## Sheet1
|  |  | 生コンクリート品質管理記録表 | [12 empty] | 要領別添（管理シート）
配 合
コンクリート |  | 強 度 |  | 粗骨材最大寸法 | ｾﾒﾝﾄの種類 | スランプの範囲 | 空気量の範囲 | 水セメント比 Ｗ／Ｃ | 細骨材率 s/a | 単位量（ｋｇ／ｍ3） | [5 empty] | 生コンクリート会社名 | ＪＩＳ製品（工場）指定の有無 | 摘 要
配合種類 | コンクリート種類 | 呼び強度 | 設計基準強度 | [6 empty] | 水 W | セメント C | 細骨材 S | 粗骨材 G | 混和材料
[14 empty] | 混和材 | 混和剤
|  | Ｎ／m㎡ | Ｎ／m㎡ | ㎜ |  | ㎝ | ％ | ％ | ％
例 | 普通コンクリート | 24 | 24 | 20 | ＢＢ | ８±2.5 | 4.5±1.5 | 52 | 45 | 161 | 310 | 796 | 1072 | － | 0.782 | ○○生コン（株） | 有 | 橋台、橋脚
Ａ
Ｂ
Ｃ
単位水量等試験表 | [7 empty] | （ｋｇ／ｍ3）
配合種類 | 打設日 | 打設時間 |  | ｽﾗﾝﾌﾟ | 空気量 | 測定方法 | 単位水量 測定結果 |  | 差 | 判定 | 打設部位 |  |  | 打設判定基準
|  | 午前 | 午後
例 | 2006-09-20 | ○ |  | 8.5 | 5 | イ | 172 |  | 11 | ○ | 橋台ﾌｰﾁﾝｸﾞ |  |  | 差が、±15以下は合格 |  |  | ○
[14 empty] | 差が、±15超±20以下は 条件付き合格 |  |  | △
[14 empty] | 差が、±20超は不合格 |  |  | ×
測定方法
[14 empty] | 記号 | 測定方法
[14 empty] | イ | エアメータ法（土研法）
[14 empty] | ロ | エアメータ法（Ｗﾁｪｯｶｰ）
[14 empty] | ハ | 高周波加熱乾燥法（電子ﾚﾝｼﾞ）
[14 empty] | ニ | 静電容量法（ｹｯﾄ）
[14 empty] | ホ | その他（ ）
注意事項
＊１：現場使用のコンクリートが３種類以上の場合は、別紙使用とする。
＊２：単位水量試験は、構造物ごと及び配合種類ごとに１行開けること。
＊３：単位水量等試験表の配合種類は、配合の配合種類を記入する。