## その１
熊 本 県 木 造 工 事 特 記 仕 様 書 | [69 empty] | ３．材料品質の検査方法
[19 empty] | （２）構造用集成材、構造用単板積層材（ＬＶＬ） | [24 empty] | (5.2.2) (6.2.2) (7.2.2) (8.2.3) | ２．２ 接合具
[20 empty] | 構造用集成材は、集成材の日本農林規格に準拠する。 | [25 empty] | ここに示す接合具などは、木質構造の接合部に適用する。 | [24 empty] | （１）構造用製材及び枠組壁工法構造用製材
１．一般事項 | [45 empty] | 接合具の材質は一般普及品を使用することを原則とする。
[21 empty] | 【構造用集成材】 | [24 empty] | 接合具に錆を生じる恐れのある場合は、適切な防錆処理を施す。鋼材の表面処理は図示による。標準めっき処理は | [25 empty] | 現場又は加工工場に搬入された製材等は、加工に先立ち下記の要領で受け入れ検査を実施し、速やかに監督員に報告する。
[20 empty] | 部位 |  | 樹種名 |  |  | 品名 |  |  |  | 強度等級 |  |  |  |  | 材面の品質 |  |  |  |  | 接着性能 |  |  |  | 保存処理 |  |  | 溶融亜鉛めっき鋼板：Z27(JIS G 3302)、電気亜鉛めっき：Ep-Fe/Zn5/CＭ2とする。 | [25 empty] | また、立会いを要する検査については、指定された試験要領に基づいて、適時抜取り検査を実施する。
|  | （１）適用範囲 | [69 empty] | 検査の結果、性能を満たさない材料については適用箇所を変更する等の措置を行う。 | [15 empty] | （数値％を示す）
|  |  | 本特記仕様書は建築物及び工作物の構造上主要な部分に木材を用いる工事に適用する。 | [16 empty] | 梁 |  | □ | 杉 |  | □ | 対称等級 |  |  | □ | Ｅ６５－Ｆ２２５ |  |  |  | □ | １種 |  |  |  | □ | 使用環境Ａ |  |  | □ Ｋ１ |  | （１）くぎ、木ネジ、特殊ネジ | [23 empty] | (5.2.4) (6.2.4) (7.2.4) (9.2.3) |  |  | 部材 | 確認する 仕様 | 確認者 |  |  | 材種 等級 |  | 外観 検査 | 寸法 検査 | 含水率測定 |  |  |  | ヤング係数測定
|  |  | ☑は適用項目を示すものとする。 | [18 empty] | □ | （ ） |  | □ | （ ） |  |  | □ | （ ） |  |  |  | □ | ２種 |  |  |  | □ | 使用環境Ｂ |  |  | □ Ｋ２ |  |  | 種類 | 材質 |  |  |  |  | 径（ｍｍ） | [7 empty] | 使用箇所 | [20 empty] | 表示 | 全乾重量法 | 含水率計 |  | 表示 | 静的 試験 | 動的 試験
[34 empty] | □ | ３種 |  |  |  | □ | 使用環境Ｃ |  |  | □ Ｋ３
|  | （２）標準仕様書 | [40 empty] | □ Ｋ４ |  |  | □ Ｎ釘 | □ 鉄 |  |  |  |  | Ｎ１９～Ｎ１５０ | [8 empty] | 耐力壁、床板、屋根 | [11 empty] | （例） | 社内 |  |  | 100 |  | 100 | 100 |  | ＊１ | 100 |  |  | ＊１
|  |  | 設計図書に記載なきものは「国土交通大臣官房官庁営繕部監修・公共建築木造工事標準仕様書（令和４年版）」 | [70 empty] | 監督員 |  |  | ○ |  | ○ | ○ |  |  | ○
|  |  | に準ずる。 | [69 empty] | 無等級材 | 社内 | [7 empty] | ＊１ |  |  |  | ＊１
|  |  | 上記の仕様書に記載なき場合は、公共規格かこれに準ずる規格を適用する。 | [42 empty] | □ ＣＮ釘 | □ 鉄 |  |  |  |  | ＣＮ２５～ＣＮ１５０ | [21 empty] | 監督員
[46 empty] | □ ＺＮ釘 | [5 empty] | ＺＮ４５～ＺＮ９０ | [20 empty] | 目視等級 区分材 | 社内
|  | （３）木材の断面寸法 | [43 empty] | □ ＧＮ釘 | [5 empty] | ＧＮＦ２５～ＧＮＦ１２５ | [8 empty] | 石膏ボード用 | [12 empty] | 監督員
|  |  | 木材の断面を表示する寸法は、仕上がり寸法とする。 | [42 empty] | □ ＳＮ釘 | [5 empty] | ３．０５ｍｍ | [8 empty] | シージングボード用 | [11 empty] | 機械等級 区分材 | 社内
|  |  | 特記なき各部材の寸法、厚さは図示による。 | [17 empty] | 【構造用単板積層材（ＬＶＬ）】 | [52 empty] | 監督員
[20 empty] | 部位 |  | 樹種名 |  |  | 品名 |  |  |  | 曲げ性能 |  |  |  |  | 水平せん断区分 |  |  |  |  | 接着性能 |  |  |  | 保存処理 |  |  | □ 木ネジ | □ ステンレス | [26 empty] | 社内
|  | （４）木材の加工工場 | [71 empty] | 監督員
|  |  | 設計図書に基づき、当該工事の規模、加工内容に応じた技術と設備を備え、かつ自主管理能力を有した製作工場及び | [16 empty] | 梁 |  | □ | 杉 |  | □ A種 |  |  |  | □ | （ ） |  |  |  | □ | （ ） |  |  |  | □ | 使用環境Ａ |  |  | □ Ｋ１ |  |  | □ 特殊ネジ | □ （ ） | [24 empty] | 監督員欄の○は立会い検査が必要であることを示す。
|  |  | 木工技能者を選定し、監督員の承諾を受けること。 | [18 empty] | □ | （ ） |  | □ B種 | [13 empty] | □ | 使用環境Ｂ |  |  | □ Ｋ２ | [28 empty] | ＊１：監督員の指示による （樹種、等級、伐採地等が同じであれば１荷口と判断できる）
|  |  | 木材等の加工工場における品質管理が適切に行われたことを示す記録を、監督員に提出すること。 | [35 empty] | □ | 使用環境Ｃ |  |  | □ Ｋ３
[43 empty] | □ Ｋ４ | [28 empty] | □ 日本農林規格の目視等級区分構造用製材、機械等級区分構造用製材を使用する場合は製造工場の認定書の写しを
|  | （５）材料 | [69 empty] | 確認する。
|  |  | 木材及び構造用面材等の品質、出荷量等を記録した出荷証明書を監督員に提出すること。 | [41 empty] | （２）ボルト・アンカーボルト・ナット | [23 empty] | (5.2.4) (5.5.10) (6.2.4) (6.5.11) (7.2.4) (8.2.5) (8.5.12) (9.2.3) (9.5.11) |  |  | □ 含水率測定の時期は、監督員の指示による。
[46 empty] | 種類 |  |  | 材質 |  |  |  | 径（ｍｍ） | [5 empty] | 防錆処理・部品等級等 | [12 empty] | ※ 材種・等級は表示を確認し、外観・寸法検査は日本農林規格に準じて行う。
|  | （６）施工図 | [69 empty] | ※ 含水率、ヤング係数は刻印された表示の確認を原則とし、全乾重量法、静的ヤング係数試験は公的試験場にて行う。
|  |  | 木材の施工図を作成し監督員に提出すること。 | [42 empty] | □ 呼び径六角ボルト |  |  | ＳＳ４００ |  |  |  | Ｍ３～Ｍ３６ | [5 empty] | 電気めっき | [12 empty] | ※ 含水率計は日本住宅・木材技術センター認定品を、動的ヤング係数は全国木材組合連合会の認定品を用いて測定する
|  |  | プレカット製品を使用する場合には、プレカット図を施工図と位置付ける。 | [42 empty] | □ 有効径六角ボルト | [6 empty] | Ｍ３～Ｍ２０ | [18 empty] | ことを原則とする。
|  |  | □ 施工図のモックアップの作成を行う。（部分 ） | [42 empty] | □ 全ネジボルト | [6 empty] | Ｍ３～Ｍ３６ | [18 empty] | ※ 全乾重量法、静的ヤング係数試験は１荷口につき確認する本数で示す。試験体は実際に使用する同一部材の中から
[19 empty] | （３）構造用合板、構造用パネル（ＯＳＢ） | [24 empty] | (5.2.3) (6.2.3) (7.2.2) (8.2.4) (10.2.3) (11.2.4) |  | □ アンカーボルト | [6 empty] | Ｍ１２～Ｍ３４ | [18 empty] | 抽出し、木材の試験方法（ＪＩＳ Ｚ ２１０１）に準じる。
[46 empty] | □ ステンレスボルト |  |  | ＳＵＳ３０４ | [22 empty] | ※ 含水率計による測定は、工場受け入れ時、製材加工後の工場出荷前及び現場受入れ時に行う。
[20 empty] | 構造用合板は、合板の日本農林規格に準拠する。 | [25 empty] | □ | [25 empty] | ※ 動的試験は、製材後（継手などの工場加工前に）行う。
２．材料の品質
[21 empty] | 【構造用合板】 | [49 empty] | （２）構造用集成、構造用単板積層材（ＬＶＬ）、構造用合板、構造用パネル、直交集成板（CLT）など
[20 empty] | 部位 |  | 樹種名 |  |  | 等級 |  | 曲げ性能 （強度等級） |  |  |  |  | 板面の品質 | [5 empty] | 接着の程度 |  |  | 防虫処理
| ２．１ 木質材料 | [43 empty] | （３）座金 | [23 empty] | (5.2.4) (5.5.10) (6.2.4) (6.5.11) (7.2.4) (8.2.5) (8.5.12) (9.2.3) (9.5.11) |  |  | 搬入される全製品について、下記の要領で受け入れ検査を実施し、速やかに監督員に報告する。
[22 empty] | □ 杉・桧 |  |  | □ １級 |  | □ | （ ） |  |  |  | □ | （ ） |  |  |  |  | □ 特類 |  |  | □ Ｂ |  | □ ＦＥ |  |  | 適用 |  | 材質 |  |  |  |  | 径（ｍｍ） | [5 empty] | 形状、表面処理、その他 | [12 empty] | 材料 | 確認項目 | [10 empty] | 確認の方法
| （１）製材 | [15 empty] | (5.2.2) (6.2.2) (7.2.2) (8.2.3) |  |  |  |  | □ （ ） |  |  | □ ２級 | [12 empty] | □ １類 |  |  | □ ＢＦ |  | □ ＣＦ
[46 empty] | □ 座金 |  | □ ＳＰＣＣ |  |  |  |  | □ Ｍ１２～Ｍ２４ | [5 empty] | □ 角座金 | [5 empty] | □ 丸座金 | [6 empty] | 構造用 集成材 | 部位、断面、長さ、数量、樹種、品名、曲げ性能（強度等級）、 | [10 empty] | □ 製造工場の認定書
|  | 構造用製材並びに下地用製材は、製材の日本農林規格に準拠する。 | [43 empty] | □ （ ） |  | □ ＳＰＨＣ | [10 empty] | □ 電気亜鉛めっき | [13 empty] | 材面の品質、接着性能（使用環境）、ホルムアルデヒド放散量 | [10 empty] | 等の写し
[72 empty] | 構造用 ＬＶＬ | 部材、断面、長さ、数量、樹種、品名、曲げ性能（曲げヤング係数区分）、
|  |  | 【構造用製材】 | [69 empty] | 水平せん断区分、接着性能（使用環境）、ホルムアルデヒド放散量 | [10 empty] | □ 日本農林規格（ＪＡＳ）
|  | 部位 |  |  | 樹種名 | 目視等級区分 |  |  |  | 機械等級 区分 |  | 含水率 |  | 保存処理 |  | 材面の美観 | [29 empty] | 座金は用途ごと（引張、せん断）に下表により使い分ける。 （単位：ｍｍ） | [25 empty] | 構造用 合板 | 寸法、数量、曲げ性能（強度等級） | [10 empty] | 表示の確認
[54 empty] | 種別 | Ａ種 |  | Ｂ種 |  | Ｃ種 |  |  | Ｄ種 | Ｅ種 |  |  | Ｆ種 | Ｇ種 | [5 empty] | 曲げ性能基準、板面の品質、接着の程度、ホルムアルデヒド放散量
|  | 梁・桁 |  |  | □ 杉 | □ 甲種Ⅰ |  | □ １級 |  | □ Ｅ５０ |  | □ ＳＤ２０ |  | □ Ｋ１ |  | □ 無節 |  |  |  |  | 【構造用パネル（ＯＳＢ）】 | [50 empty] | 構造用 パネル | 寸法、数量、 | [10 empty] | □ 立会い目視検査
[5 empty] | □ 桧 | □ 甲種Ⅱ |  | □ ２級 |  | □ Ｅ７０ |  | □ Ｄ２０ |  | □ Ｋ２ |  | □ 上小節 |  |  |  | 部位 |  |  |  | 曲げ性能（等級） | [10 empty] | 厚さ | [18 empty] | ボルト径 | 12 |  |  |  | 16 |  |  | 12 | 16 |  |  | 20 | 24 | [5 empty] | 部位、曲げ性能（等級）、ホルムアルデヒド放散量
[5 empty] | □ （ ） | □ |  | □ ３級 |  | □ Ｅ９０ |  | □ （ ） |  | □ Ｋ３ |  | □ 小節 | [29 empty] | 座金の大きさ | [25 empty] | 直交集成板（CLT） | 部材、断面、長さ、数量、樹種、品名、曲げ性能（強度等級）、
[14 empty] | □ Ｋ４ |  | □ 並 | [29 empty] | 引張を受けるボルト |  |  | 厚さ | [5 empty] | 4.5 |  | 6 |  | 9 |  |  | 6 | 9 |  |  | 9 | 13 | [5 empty] | 接着性能（使用環境）、ホルムアルデヒド放散量
※ 必要性能を満たさない材料は用いない。
|  | 柱 |  |  | □ 杉 | □ 乙種 |  | □ １級 |  | □ Ｅ５０ |  | □ ＳＤ２０ |  | □ Ｋ１ |  | □ 無節 | [32 empty] | 角座金の一辺 | [5 empty] | 40 |  | 60 |  | 80 |  |  | 60 | 80 |  |  | 105 | 125
[5 empty] | □ 桧 | □ |  | □ ２級 |  | □ Ｅ７０ |  | □ Ｄ２０ |  | □ Ｋ２ |  | □ 上小節
[5 empty] | □ （ ） |  |  | □ ３級 |  | □ Ｅ９０ |  | □ （ ） |  | □ Ｋ３ |  | □ 小節 | [32 empty] | 丸座金の直径 | [5 empty] | ― |  | 68 |  | 90 |  |  | 70 | 90 |  |  | 120 | 140 |  |  |  | （３）接合具
[14 empty] | □ Ｋ４ |  | □ 並
[19 empty] | （４）丸太、やそま角 | [34 empty] | 種別 | Ｈ種 |  | Ｉ種 |  | Ｊ種 |  |  | Ｋ種 | Ｌ種 | [8 empty] | 現場又は加工工場に搬入されるすべての接合具について、下記の要領で受け入れ検査を実施し、速やかに監督員に報告する。
[72 empty] | 接合具の種類 |  |  | 確認項目 | [7 empty] | 確認の方法
[20 empty] | 銘木類を除く建築その他一般の用に供される、素材の日本農林規格などに準拠する。 | [33 empty] | ボルト径 | 12 |  | 12 |  | 16 |  |  | 20 | 24
[20 empty] | 部位 |  |  |  | 樹種名 | [21 empty] | 座金の大きさ | [25 empty] | □ くぎ |  |  | ・ 鋼材種別、胴・頭径部、長さ、仕上げ | [7 empty] | □ ミルシートの写し
[46 empty] | せん断を受けるボルト |  |  | 厚さ | [5 empty] | 4.5 |  | 3.2 |  | 4.5 |  |  | 6 | 6 | [8 empty] | □ 木ネジ、特殊釘 |  |  | ・ 鋼材種別、径、長さ、仕上げ | [7 empty] | □ 表示の確認
[20 empty] | 柱・梁 |  |  |  | □ 杉・桧 | [47 empty] | □ ボルト・ナット |  |  | ・ 鋼材種別、径、長さ、仕上げ | [7 empty] | □ 木栓曲げ試験
[24 empty] | □ （ ） | [24 empty] | 角座金の一辺 | [5 empty] | 40 |  | 30 |  | 50 |  |  | 60 | 70 | [8 empty] | □ 座金 |  |  | ・ 鋼材種別、径、仕上げ
|  |  | 【下地用製材】 | [68 empty] | □ ドリフトピン |  |  | ・ 鋼材種別、径、長さ、仕上げ
|  | 部位 |  |  |  |  | 樹種名 |  | 含水率 |  |  |  | 保存処理 | [35 empty] | 丸座金の直径 | [5 empty] | ― |  | 40 |  | 60 |  |  | 70 | 80 | [8 empty] | □ ラグスクリュー |  |  | ・ 鋼材種別、径、長さ、仕上げ
[72 empty] | □ スプリットリング |  |  | ・ 鋼材種別、径、形状、仕上げ
|  | 屋根、床、壁等の下地 |  |  |  |  | □ 杉 |  | □ ＳＤ１５ |  | □ ＳＤ２０ |  | □ Ｋ１ |  | □ Ｋ３ | [56 empty] | □ シアープレート |  |  | ・ 鋼材種別、径、形状、仕上げ
[7 empty] | □ 桧 |  | □ Ｄ１５ |  | □ Ｄ２０ |  | □ Ｋ２ |  | □ Ｋ４ | [29 empty] | （４）ドリフトピン、ラグスクリュー、ジベル（スプリットリング、シアプレート）、木栓 | [23 empty] | (5.2.4) (5.5.11) (5.5.12) (6.2.4) (6.5.12) |  |  | □ 木栓、車知 |  |  | ・ 材種、曲げ強度
[7 empty] | □ （ ） | [61 empty] | (6.5.13) (8.2.5) (8.5.6) (9.2.3) (9.5.12) |  |  | □
[46 empty] | 種類 |  |  |  |  | 材質 | [6 empty] | 径・長さ（ｍｍ） | [5 empty] | 防錆処理・使用箇所など
|  | （ ） | [16 empty] | （５）直交集成板（CLT） | [24 empty] | (5.2.2) (9.2.2)
[46 empty] | □ ドリフトピン |  |  |  |  | □ ＳＳ４００ | [6 empty] | □ φ９～φ１９ | [5 empty] | □ 電気亜鉛めっき | [7 empty] | 設計図書に明記された接合具であることを確認する。同等性能の接合具を用いる場合には、その主旨を監督員に申し出、
[20 empty] | 直交集成板は、直交集成板の日本農林規格に準拠する。 | [51 empty] | 承諾を得る。
[51 empty] | □ （ ） | [6 empty] | □ φ１６～φ２４ | [13 empty] | 木製品の接合具については、あらかじめ曲げ試験などにより性能の確認を行いその結果を報告する。
[20 empty] | 部位 |  | 樹種名 |  |  | 品名 |  |  |  |  | 強度等級 | [5 empty] | 種別 |  |  |  |  | 接着性能 | [30 empty] | また必要に応じて立会いによる性能確認を実施する。
[46 empty] | □ ラグスクリュー（コーチボルト） |  |  |  |  | □ ＳＷＲＣＨ１０Ｒ
|  | □ |  | 記入無き母屋、垂木等の曲げ材のうち、見えがかり材は目視等級材の甲種２級、見えない部分の木材は甲種３級とする。 | [15 empty] | 梁 |  | □ | 杉 |  | □ | 異等級 |  |  |  | □ | （ ） |  |  |  |  | □ | A種構成 |  |  |  | □ | 使用環境Ａ
|  |  |  | 柱・束は乙種２級とする。 | [17 empty] | □ | （ ） |  | □ | 同一等級 | [9 empty] | □ | B種構成 |  |  |  | □ | 使用環境Ｂ |  |  |  | □ スプリットリング |  |  |  |  | ＳＳ４００ | [6 empty] | φ６４、φ１０２ | [12 empty] | （４）接合金物
[41 empty] | □ | 使用環境Ｃ
|  | □ |  | 乾燥の際背割りを行う。ただし、見えがかり部・相欠き部材・構造用合板の釘接合面には行わない。 | [41 empty] | □ シアープレート | [17 empty] | □ 電気亜鉛めっき | [7 empty] | 現場又は加工工場に搬入されるすべての接合金物について、下記の要領で受け入れ検査を実施し、速やかに監督員
に報告する。
|  | □ |  | 木材の現場における含水率の測定は、次による。 | [41 empty] | □ 木栓 |  |  |  |  | 堅木 | [6 empty] | Ｍ１２～Ｍ２４ | [13 empty] | 接合金物 |  |  |  | 確認項目 | [6 empty] | 確認の方法
|  |  |  | １．測定は高周波水分計又は電気抵抗式水分計による。 | [41 empty] | 木栓はナラ・ケヤキ・カシ等で気乾比重０．６以上の広葉樹とし、節や目切れ等の欠点が無いものとする。 | [25 empty] | □ アンカーボルト・座金 |  |  |  | ・ 座金・鋼材種別、径、長さ、仕上げ | [6 empty] | □ ミルシートの写し
|  |  |  | ２．測定箇所は、１本の製材の異なる２面について、両小口から３００ｍｍ以上離れた２箇所及び中央部１箇所とし、 | [67 empty] | □ Ｚマーク金物 |  |  |  | ・ 鋼材種別、形状、仕上げ、製造所 | [6 empty] | □ 表示の確認
|  |  |  | 計６箇所とする。 | [40 empty] | （５）接合金物、鋼材 | [23 empty] | (5.2.4) (6.2.4) (7.2.4) (8.2.5) (9.2.3) |  |  | □ Ｃマーク金物 | [10 empty] | □ Ｚマーク同等認定書
|  |  |  | ３．含水率は、６箇所の平均値とする。 | [41 empty] | 種類 |  |  | 材質 |  |  |  | 防錆処理・その他 | [18 empty] | □ 性能認定品 | [10 empty] | □ Ｃマーク同等認定書
|  |  |  | ４．含水率測定結果の判定は、平均値が所定の含水率以下の場合、合格とする。 | [67 empty] | □ 性能評価品 | [10 empty] | □ 性能認定書
[46 empty] | □ Ｚマーク表示金物 | [6 empty] | □ 電気亜鉛めっき | [29 empty] | □ 性能評価書
|  | □ |  | 強度等級を測定した材料は特に材料の欠点の節、目切れ等に注意して材料を選定し、仕口や接合部に欠点が当たら | [41 empty] | □ 引寄せ金物 | [25 empty] | □ 鋼材 |  |  |  | ・ 鋼材種別、形状、仕上げ、溶接
|  |  |  | ないように加工する。 | [41 empty] | □ その他の金物
[46 empty] | □ 鋼材 |  |  | ＳＳ４００
|  | □ |  | （ ） | [67 empty] | 設計図書等に明記された接合金物であることを確認する。同等認定品や性能評価品等を用いる場合には、その主旨を監督員
に申し出、承諾を得る。
|  | □ |  | 縦振動ヤング係数測定対象部材（ ） | [41 empty] | １５ｋＮ以上、２５ｋＮ以下の場合は、アンカー長 Ｌ＝３６０ｍｍ
[45 empty] | （６）接着剤（接着接合） | [23 empty] | (5.2.4) (6.2.4) (7.2.4) (8.2.5) (9.2.3)
[46 empty] | 接着剤 |  |  | 種類
[46 empty] | □ 床鳴り防止用接着剤 |  |  | □ ＪＩＳ Ａ ５５５０（床根太用接着剤）
[46 empty] | □ （ ） |  |  | □ （ ）
Ｒ５．３．１７改定
[50 empty] | 一級建築士事務所 | [11 empty] | 知事登録 |  |  | 第 |  |  | 号
[18 empty] | 熊 本 県 土 木 部 建 築 住 宅 局 ○ ○ 課 | [26 empty] | 建築士事務所名 | [26 empty] | 工事名称
熊本県木造工事特記仕様書
[50 empty] | 一級建築士 | [5 empty] | 大臣 |  |  | 登録第 | [8 empty] | 号 | [17 empty] | 図面番号
[45 empty] | 設計者氏名 | [26 empty] | 図面名称 | [5 empty] | 木造工事特記仕様書（その１）
印

## その２
４．耐久性（防腐・防蟻・耐候処理） | [17 empty] | ６．接合 |  |  |  |  | ７．運搬・建方 | [22 empty] | ８．軸組構法接合部の標準仕様
| （１）木材の防腐・防蟻処理 | [15 empty] | (4.2.1) (5.3.1) (6.3.1) (7.3.1) (8.3.1) (9.3.1) (10.8.1) (14.5.2) |  | （１）仕口、継手の原則 |  |  |  |  | （１）輸送計画 | [22 empty] | 各接合部共通：プレカット製品を使用する場合はその形状及び許容耐力に及ぼす影響を確認する。
|  | □ | 高耐久材の使用（注：部材は心材あるいは心持ち材又は集成材とする） | [16 empty] | 仕口、継手の方法は構造図による。一般的な適用慣例については、８．軸組構法接合部の標準仕様による。 |  |  |  |  | 製品の輸送に当たっては、建方計画に支障がないように、道路状況、現場作業手順等を考慮し十分な検討を行う。
[20 empty] | 採用する方法は監督員の承認を得る。 |  |  |  |  | また、輸送時に製品の品質を損なわないようにする。
|  | □ | 工場処理剤（注：現場の加工、切断、穿孔箇所などは、現場処理に準じる） | [16 empty] | 仕口、継手の各部に作用する応力を考慮し、部材の引き抜けが生じないように、原則として羽子板ボルトや木栓など、 |  |  |  |  | □ | 輸送計画書の提出 | [20 empty] | （１）横架材どうしの継手 |  |  |  |  | (5.4.2) (5.6.1) (6.6.1) (7.6.1) (9.6.1)
[5 empty] | ＪＡＳ保存処理剤 ： Ｋ４ Ｋ３ Ｋ２ | [14 empty] | 引張り抵抗をする補強部材を併用する。 | [27 empty] | １．曲げ応力や引張力を負担しない継手：腰掛け蟻継ぎ、腰掛け鎌継ぎ
[5 empty] | ＡＱ認証保存処理剤 ： １種 ２種 ３種 | [14 empty] | 下記接合部の項目について２．２接合具に記載された仕様での施工を確認する。 | [28 empty] | ・せん断力が大きい場合は台持ち継ぎとする。
[20 empty] | 接合部付近に節・目切れなどの欠点がある場合は、耐力を低減する、接合具の本数を増加する等、 |  |  |  | （２）集積・保管 | [24 empty] | ・長期荷重時のせん断力の向きを考慮し女木と男木を決める。
|  | □ | 現場処理（注：接合部、亀裂部、コンクリートなどに接する部分は、特に入念な処理を行う。 | [16 empty] | 監督員と協議して承認を得る。 |  |  |  |  | 集積の際は適当な受け台などを設け、材にねじれや曲がりの損傷を与えないように注意する。 | [23 empty] | ・逆せん断と引張の補強として短冊金物等を併用すること。
|  |  | 給排水用塩化ビニル管に接する部分は、薬剤による損傷を防ぐため管を保護する。 | [21 empty] | 除雪や降雨に対する保護としてシート養生を行う。ただし、エアコンの効いた室内は乾燥による割れが発生するため避ける。 | [23 empty] | ・柱からの持ち出し位置は、連続梁の長期荷重の反曲点付近とする。
|  |  | 処理方法は、木材保存剤を製造若しくは販売ずるものが作成した取扱説明書等による。） | [21 empty] | □ | 集積場の確認 | [22 empty] | ・土台の場合は継手から男木側１００ｍｍ付近にアンカーボルトを設ける・
|  |  | □ | 塗布 |  | □ | 吹付 | [11 empty] | （２）釘接合
|  |  |  | 使用薬剤：日本しろあり対策協会又は日本木材保存協会の認定品とする | [15 empty] | 釘は材の繊維に対して乱に打ち、割れを生じないように端距離、縁距離、釘間隔を大きく取る。
[20 empty] | 釘の長さは材厚の２．５倍以上とする。 |  |  |  | （３）建方計画
|  | 使用部位 |  |  |  |  | 高耐久材 |  |  |  | 工場処理材 |  |  |  | 現場処理 |  |  |  |  | １ヶ所の釘の本数は２本以上とする。 |  |  |  |  | □ | 建方計画書の提出
[20 empty] | 釘に錆を生じるおそれのある場合は、適切な防錆処理を施す。 | [5 empty] | アンカーボルトの施工方法、建方スペース、建方機械、搬入・仕分け、地組み、足場計画、建方、養生、
|  | □ | 土台 |  |  |  | □ | ひのき |  |  | □ | Ｋ３ | □ | （ ） | □ | 塗布 |  |  |  | 自動釘打ち機を使用する場合は、面材に釘がめり込まないようにする。そのために、釘打ち機の圧力を弱めるか、 | [5 empty] | 安全対策などについて検討し、建方計画書としてまとめる。
最後は手打ちを用いるなどの方法による。
|  | □ | 外周柱下部１ｍ |  |  |  | □ | （ ） |  |  | □ | Ｋ３ | □ | （ ） | □ | 塗布 |  |  |  | 構造用面材を耐力壁とする場合の釘打ち方法は「昭和５６年建設省告示１１１０号」による。
[20 empty] | 構造体力上主要な部分において、釘を引き抜き方向に抵抗させることは避ける。 |  |  |  | （４）施工時の安全性
|  | □ | 水周り |  |  |  | □ | （ ） |  |  | □ | Ｋ３ | □ | （ ） | □ | 塗布 |  |  |  | 木口面に打たれた釘は、引き抜き方向に抵抗させることはできない。 |  |  |  |  | 建方作業中及び作業後、横架材上に諸材料又は機械などの重量物を積載する場合、あるいは柱に大きな引張力を
与える等の場合は、監督員の承認を受ける。また、強風などによる諸外力に対しては、必要に応じて仮設補強等の処置
|  | □ | その他 | [7 empty] | □ | Ｋ４ | □ | （ ） | □ | 塗布 | [8 empty] | を施す。
[19 empty] | （３）木ネジ接合 | [5 empty] | □ | 施工時の安全性に対する検討書の提出 | [8 empty] | □ | 施工時荷重条件の通知
構造耐力上主要な部分において、木ネジを引き抜き方向に抵抗させることは避ける。
木口面にねじ込まれた木ネジは、引抜き方向に抵抗させることはできない。
| （２）土壌処理 | [15 empty] | (4.2.3) (5.3.3) (6.3.3) (7.3.3) (8.3.3) (9.3.3) |  |  | 木ネジの先孔の径：針葉樹 主材：０．６ｄ 、側材：０．８ｄ （ｄはネジ径） |  |  |  | （５）アンカーボルトの施工
|  | □ | 防蟻薬剤による処理：薬剤（ ） | [17 empty] | 広葉樹 主材：０．８ｄ 、側材：１．０ｄ |  |  |  | 芯出しは、型板を用いて基準墨に正しく合わせて適切な機器等で正確に行う。
|  |  | 日本しろあり対策協会又は日本木材保存協会認定品、あるいはこれと同等以上の効力を有するものとする。 | [17 empty] | （先孔の深さは、主材へのねじ込み深さの２／３程度とする。） |  |  |  | アンカーボルトは鉄筋等を用いて組立て、適切な補助材で固定しコンクリートの打ち込みを行う。
[20 empty] | ねじ込みには適切な道具を使い、ハンマーなどで打ち込んではならない。 |  |  |  |  | アンカーボルトはダブルナットとする。 | [5 empty] | □ | 適用除外〔 〕
|  | □ | 防蟻薬剤による処理と同等以上の対策 | [6 empty] | （ べた基礎 ） | [9 empty] | ねじ込みを容易にしたり、損傷させないために潤滑油などを用いてもよい。 |  |  |  |  | 土台の穴あけはコンクリート打設後、ボルトの通り芯からのずれを実測してから行う。
|  | □ | 土壌処理省略 |  |  |  |  | □ | （ ）
|  |  | （注：処理範囲は、外周部布基礎の内側、内部布基礎の周辺２０ｃｍ、束石等の周囲２０ｃｍを標準とし、 | [15 empty] | （４）ボルト接合 |  |  |  |  | （６）建方精度 | [20 empty] | (5.5.6) (6.5.7)
|  |  |  | 処理方法は日本しろあり対策協会の標準仕様書に準じる。） | [15 empty] | 締め付けに先立ち、ボルトの長さ、材質、呼び径、座金等が施工箇所に適しているものであることを確認する。 |  |  |  |  | 建方の精度基準は下記による。
[20 empty] | ボルトの締め付けは２回以上に分けて行い、１群のボルトの締め付けは一様となるように行う。 | [5 empty] | 建物の倒れ |  |  | □ | e≦Ｈ／２５００＋１０ｍｍ かつ e≦５０ｍｍ | [9 empty] | □ | 〔 〕
[20 empty] | ボルトの締め付けは、座金が部材にめり込む程度とし、めり込み音が発生した時点で締め付けを完了する。 | [5 empty] | 梁の水平度 |  |  | □ | e≦Ｌ／７００＋５ｍｍ かつ e≦１５ｍｍ | [9 empty] | □ | 〔 〕
| （３）耐候処理（塗装） | [15 empty] | (5.4.4) (6.4.6) (8.4.5) (8.4.6) (9.4.5) (10.3.1) |  |  | 締め付けを完了したボルトは、ねじ部がナットから２山以上突き出ていることを確認する。 | [5 empty] | （節点間のレベル差）
|  | 熊本県建築工事特記仕様書 １８塗装工事 ４塗装 の欄による。 | [17 empty] | 一度締め付けたボルトについても、木材の収縮によるボルトの緩みをチェックし、緩んだものについては再度締め直しを行う。 | [5 empty] | 建物のわん曲 |  |  | □ | e≦Ｌ／２５００ かつ e≦２５ｍｍ | [9 empty] | □ | 〔 〕
柱据え付け面の高さ及びアンカーボルトの位置
[27 empty] | 柱据え付け面の基準高さからの誤差 |  |  |  |  | □ | ±３ｍｍ以下 | [6 empty] | □ | 〔 〕
５．木材の加工 | [18 empty] | （５）ラグスクリュー接合 | [7 empty] | 通り芯からの誤差 |  |  |  |  | □ | ±３ｍｍ以下 | [6 empty] | □ | 〔 〕
[20 empty] | 構造耐力上主要な部分において、ラグスクリューを引き抜き方向に抵抗させることは避ける。 | [6 empty] | 階高 |  |  |  |  | □ | －５ｍｍ≦ΔＨ≦＋５ｍｍ | [6 empty] | □ | 〔 〕
[20 empty] | 座金の厚さと大きさは、同じ胴径のボルト接合部における規定値を用いる。 |  |  |  |  | 建方精度に不具合が発生した場合は速やかに監督員に報告し対応策を協議する。
| （１）刻み時の注意 | [18 empty] | 締め付けに先立ち、ラグスクリューの長さ、材質、呼び径等が施工箇所に適しているものであることを確認する。
|  | 製材に背割りのある場合、曲げ材は断面の弱軸と背割りの方向を一致させる。 | [17 empty] | ネジ部の先孔の径：比重 ０．５以上の樹種・・・ネジ径の６０～７０％ その他の樹種・・・ネジ径の４０～７０％
[22 empty] | （長さはネジ部の長さと同寸以上とする。） |  | （７）施工状況の検査
[20 empty] | ラグスクリューは先孔にレンチなどで回しながら挿入し、ハンマーなどで打ち込んではならない。 |  |  |  |  | アンカーボルト施工時の立会い検査
| （２）加工寸法の精度 | [18 empty] | ねじ込みを容易にするためや、損傷させないために潤滑油などを用いてもよい。 | [5 empty] | □ | 目視による精度確認 | □ | 計測機器による精度確認 | [6 empty] | □ | アンカーボルト径、間隔 |  |  |  | □ | 施工者自主検査記録の提出
|  | 図面表示は仕上がり寸法である。 | [17 empty] | 胴部の先孔の径は胴部と同径とし、長さも胴部と同寸とする。
|  | ２．１木質材料に示す材の仕上げ後の断面寸法の許容差は各々の農林規格の寸法許容差に準ずる。 | [17 empty] | 一度ねじ込んだラグスクリューを抜き直し、再びねじ込むことは避ける。 |  |  |  |  | 地組み時の立会い検査
|  | 構造用製材、下地用製材の材長 | [23 empty] | □ | 目視による精度確認 | □ | 計測機器による精度確認 | [6 empty] | □ | 材料の加工寸法検査 |  |  |  | □ | 施工者自主検査記録の提出
軸組み工法の継ぎ手仕口の場合：±１．５ｍｍ以下
|  |  |  | ボルト接合工法の場合 ：±５ｍｍ以下 | [14 empty] | （６）ドリフトピン接合 | [5 empty] | 建方時の立会い検査
|  | 構造用集成材 | [17 empty] | ドリフトピンは孔に密着させる。 | [5 empty] | □ | 目視による精度確認 | □ | 計測機器による精度確認 | [6 empty] | □ | 材料の加工寸法検査 |  |  |  | □ | 施工者自主検査記録の提出
|  |  |  | 短辺：±１．５ｍｍ | [15 empty] | 一度締め付けた併用ボルトについても、木材の収縮によるボルトの緩みをチェックし、緩んだものについては
|  |  |  | 長辺：±１．５％かつ±５ｍｍ以下 | [15 empty] | 再度締め直しを行う。 |  |  |  |  | 建方後の施工状況の検査
|  |  |  | 材長：±５ｍｍ以下 | [21 empty] | □ | 防腐・防蟻処理 | □ | 材料の加工寸法検査 | [6 empty] | □ | 接合具の施工状況 |  |  |  | □ | 接合金物の施工状況
|  | ボルト穴径 （ｄはボルト径） | [14 empty] | (5.2.4) (6.4.5) (9.4.4) | [8 empty] | □ | 施工者自主検査記録の提出 | [8 empty] | □ | その他〔 〕
|  |  |  | 集成材 ：ｄ±１．０ｍｍ（ｄ≦Ｍ１２） 、 ｄ＋２．０ｍｍ（ｄ≧Ｍ１６） | [14 empty] | （７）ジベル接合
|  |  |  | 接合金物等：ｄ±１．５ｍｍ（ｄ≦Ｍ１２） 、 ｄ＋１．５ｍｍ（ｄ≧Ｍ１６） | [15 empty] | 木部材は接合部付近の割れ、節、目切れなどの欠点がないよう注意し、彫込み・打ち込み、または圧入に際して |  |  |  |  | 最終確認
|  | ドリフトピンの穴径：ｄ±０ｍｍ（ｄはボルト径） | [17 empty] | 割れを生じないよう、ジベルの種類に応じた断面と余長をもたせる。 | [5 empty] | 工事中に発生するボルトの緩み、接合具及び接合金物に影響する材の割れ、接着面のはがれ等に注意を払い、
[20 empty] | 接合材は十分圧着させる。木材の収縮によるボルトの緩みをチェックし、緩んだものについては再度締め直しを行う。 | [5 empty] | 不具合が発生した場合は是正する。補強の必要がある場合は速やかに監督員に報告し対応策を協議する。
[20 empty] | 特殊ジベルは使用箇所、使用方法を確認する。 | [5 empty] | □ | 施工者自主検査記録の提出 | [20 empty] | ２．曲げ応力や引張力を負担する継手：追掛け大栓継ぎ、金輪継ぎ、尻挟み継ぎ、鋼板挿入ドリフトピン接合
| （３）表面仕上げ | [15 empty] | (5.4.4) (6.4.6) (9.4.5) (10.1.3) | [31 empty] | ・伝達できる曲げモーメントや引張力は母材全断面強度の２０％以下と考えること。
|  | □ | 製材：プレーナー仕上げ
|  | □ | 集成材：プレーナー仕上げ | [15 empty] | （８）接合金物による接合
羽子板ボルト、ひら金物、短冊金物、かね折り金物及び箱金物などの取り付けは、それぞれの仕様に基づき、
接合両材の間が密着するように締め付ける。
| （４）塗装 | [15 empty] | (5.4.4) (6.4.6) (9.4.5) |  |  | 大断面材用の接合金物に関しては、それぞれの仕様に基づく。
素地調整：汚れ付着物を除去する
|  | □ | 下地塗り：（ ）
|  | □ | 仕上げ塗り：（ ） | [15 empty] | （９）接着接合
接合部の耐力は、使用材料及び使用方法に適した接着性能の試験を行い確認する。
接着剤を用いた接合を行う手順は、接着剤製造業者の推奨する接着仕様に従うとし、実験によって接合部に要求される
| （５）面取り | [18 empty] | 耐力と耐久性が立証された場合はその際の作業条件を標準とする。
|  | □ | 柱：３ｍｍ |  |  |  | □ | 柱：（ ）ｍｍ
|  | □ | 梁：３ｍｍ |  |  |  | □ | 梁：（ ）ｍｍ
（１０）その他の方法による接合
使用材料及び使用方法は構造図によるものとし、監督員の承認を得る。
（２）柱の継手
・階の中間部における柱の継手は原則として禁止する。
・やむを得ず柱の継ぎ手を設ける場合は、曲げと軸力による複合応力の検定を行い安全性を確認する。
Ｒ５．３．１７改定
[30 empty] | 一級建築士事務所 | [8 empty] | 知事登録 |  |  | 第 |  | 号
[18 empty] | 熊 本 県 土 木 部 建 築 住 宅 局 ○ ○ 課 | [5 empty] | 建築士事務所名 | [23 empty] | 工事名称
熊本県木造工事特記仕様書
[30 empty] | 一級建築士 |  |  |  | 大臣 |  |  |  | 登録第 | [5 empty] | 号 | [6 empty] | 図面番号
[24 empty] | 設計者氏名 | [23 empty] | 図面名称 |  | 木造工事特記仕様書（その２）
印

## その３
（３）横架材どうしの仕口 |  |  |  |  | （４）柱と横架材の仕口 |  |  | (5.6.5) (6.6.3) | （５）筋かい端部 | [9 empty] | (5.6.9) (5.9.2) | （１０）釘の最小間隔及び最小端あき距離 |  |  |  | （ｄ：釘径）
・平１２建告１４６０号の例示仕様又は同等品とする。
| １．せん断力が母材全断面強度の３０％以下の仕口：（大入れ）蟻掛け |  |  |  | １．柱の上下端部：短ほぞ差し、長ほぞ差し込み栓止め
|  | ・長期荷重時のせん断力の向きを考慮し女木と男木を決める。 |  |  |  | ・短期の引張力に対しては、平１２建告１４６０号、Ｎ値計算又は許容応力度計算により、必要耐力を有するＺマーク金物等
|  | ・逆せん断と引張の補強として羽子板ボルト等を併用する。 |  |  |  | を併用すること。
・男木の梁せいが女木の２/３以下の場合か、仕口直下に柱がある場合には、大入れとしてもよいが、
そうでない場合は男木のせいの２/３程度のあごをかける。
[9 empty] | （６）火打ち、方杖 | [9 empty] | (5.6.2) (6.6.2) (8.6.2)
・角材を用いる場合の端部は、傾ぎ大入れほぞ差し＋ボルト締めとする。
・Ｚマーク鋼製火打ち又は同等品としてもよい。
[20 empty] | （１１）ボルトの最小間隔及び最小端あき距離 |  |  | （ｄ：ボルト径、ｔ：主材厚）
２．土台の出隅入隅部：土台どうしは襟輪小根ほぞ差し又は寄せほぞ差し、柱脚部は扇ほぞ差し又は寄せほぞ差し
（柱勝ちの場合、落とし蟻、あるいは土台を寄せほぞ差しとする。）
・短期の引張力に対しては、平１２建告１４６０号、Ｎ値計算又は許容応力度計算により、必要耐力を有するＺマーク金物等
を併用すること。落とし蟻の場合は、ＨＤ金物を用いる。
２．せん断力が母材全断面強度の３０％を超える仕口：梁受け金物
・既製品の場合は金物メーカーの許容せん断耐力の値を用い、特注品の場合は構造計算で許容せん断耐力を
算出して安全性を確認する。
| ３．一方を片持ち梁とする場合：レベル差を設け渡りあご掛け | [18 empty] | （１２）面材耐力壁
・逆せん断の補強として羽子板ボルト等を併用する。
３．通し柱と胴差し：小胴付ほぞ差し、傾ぎ大入れほぞ差し、梁受け金物
・梁受け金物以外の仕口には、引張の補強として短冊金物やかね折り金物等を併用すること。
[9 empty] | （７）小屋束の上下端部 | [9 empty] | (5.7.2) (6.7.2) (8.7.3)
・短ほぞ差し又は長ほぞ差し込み栓止めとする。
・短ほぞ差しの場合、風圧力による引張力の補強として、かすがい２本又はひら金物又は山形プレート止めとする。
[9 empty] | （８）根太、垂木と横架材 | [9 empty] | (5.7.7) (6.7.7) (8.7.8)
・落とし込み根太：横架材に大入れ または根太掛け＋斜め釘
・半欠き根太：横架材に大入れアゴ掛け＋斜め釘
・転ばし根太：根太が正角断面の場合、横架材に脳天釘止め
根太が縦長角断面の場合、斜め釘２本＋転び止め
・垂木：横架材に垂木道を掘り、転ばし根太と同様に止める。
・風の負圧の補強：許容応力度計算により必要耐力を有するひねり金物等を取り付ける。
（９）間柱と横架材
・上下横架材に深さ３ｍｍ程度大入れ＋斜め釘
・上部ほぞ差し、下部突き付け＋斜め釘
Ｒ５．３．１７改定
[12 empty] | 一級建築士事務所 |  |  | 知事登録 | 第 |  | 号
|  |  |  | 熊 本 県 土 木 部 建 築 住 宅 局 ○ ○ 課 |  |  |  |  | 建築士事務所名 | [11 empty] | 工事名称
熊本県木造工事特記仕様書
[12 empty] | 一級建築士 | 大臣 | 登録第 |  |  |  | 号 | [5 empty] | 図面番号
[9 empty] | 設計者氏名 | [11 empty] | 図面名称 | 木造工事特記仕様書（その３）
印

## その５ (hidden)
８の５ | 2 |  |  | あと施工アンカー | あと施工アンカーの施工確認試験 | [10 empty] | ・ | 実施する。 |  |  |  | ・ | 実施しない。 | [7 empty] | ［８．１１．５］ | ８の７ |  | （グラウト工事） | [28 empty] | ９ | [25 empty] | [９．１．１] | ９ |  |  | 5 | 透水性アスファルト |  |  | 路床の構成及び仕上がり | [23 empty] | [９．７．３]
|  |  |  | の施工 | [27 empty] | 1 |  | モルタル及び | 構造体用モルタル | [28 empty] | 1 |  | アスベストの処理 | とりこわし工事に先立ち、飛散性アスベストの除去工事を行う。 | [25 empty] | 舗装 |  |  |  | ・ | 遮断層 |  |  |  |  | 厚さ （ｍｍ） | [5 empty] | ※ | 150 |  |  | ・ | （ |  |  |  |  | ）
[6 empty] | 確認試験方法及び試験数 | [27 empty] | グラウト材 |  | ※ | ［８．２．６］ 及び ［８．２．１１］ による。 ・ | [12 empty] | （ | [8 empty] | ） |  |  | 環境配慮（グリーン）改修工事 |  |  |  |  | 処 理 工 法 | [6 empty] | 施 工 場 所 | [22 empty] | ・ | 凍上抑制層 |  |  |  |  | 厚さ （ｍｍ） | [5 empty] | ※ | 150 |  |  | ・ | （ |  |  |  |  | ）
[7 empty] | ※ | ［８．１１．５］ による。 | [8 empty] | ・ | （ ） | [16 empty] | 無収縮モルタル材 | [31 empty] | ※ 除去処理 | [21 empty] | 環境配慮（グリーン）改修工事 | [7 empty] | ・ | フィルター層 |  |  |  |  | 厚さ （ｍｍ） |  |  |  | 車道部 |  |  |  | ※ | 150 |  |  | ・ | （ |  |  |  | ）
[36 empty] | ※ | （７．２．９） 及び ［８．２．１１］ による。 ・ | [12 empty] | （ | [8 empty] | ） | [7 empty] | ・ 封じ込め処理 | [39 empty] | 歩道部 |  |  |  | ※ | 50 |  |  | ・ | （ |  |  |  | ）
耐震改修工事 あと施工アンカー工事 | [5 empty] | 確認強度 | [24 empty] | 耐震改修工事 グラウト工事 |  |  |  | グラウト材 | [31 empty] | 建築物などの保全技術 ・ 技術審査証明事業により証明された業者及び工法とする。 | [29 empty] | 路床安定処理 ※行う （添加材料 ） | [19 empty] | ・ | 行わない
[6 empty] | ※ | アンカーの鋼材による引張荷重、またはコンクリート破壊による引張荷重 （埋め込み | [28 empty] | ※ | ［８．２．１１（C)］ による （性能は、建築材料等品質性能表による）
[7 empty] | 及びへりあきの影響を受ける場合は低減した荷重） の小さい値の２/３とする。 | [59 empty] | 分析によるアスベスト含有調査 | [9 empty] | ・行う |  | ・行わない | [17 empty] | 盛土の種別 ・ A種 ・ B種 ・ C種 ・ D種
[7 empty] | （接着系の場合は、付着破壊の荷重も考慮する） | [90 empty] | C種の場合 （建設発生土受入量 （ ）ｍ3
[6 empty] | ・ | （ | [15 empty] | ） | [8 empty] | （現場打ち鉄筋コンクリー | [68 empty] | 発生場所 （ ）
[32 empty] | ト壁の増設工事及び鉄骨 | [34 empty] | アスベスト粉じん濃度測定 | [8 empty] | ・行う |  | ・行わない
[5 empty] | 穿孔前の埋込み配管等の探査 | [24 empty] | ［８．１１．２］ |  | ブレースの設置工事等） | [34 empty] | 測 定 時 期 |  |  |  | 測 定 名 称 |  |  |  |  | 測 定 場 所 | [6 empty] | 測 定 点 |  |  | 備 考 | [10 empty] | 路床土の支持力比 （CBR） 試験 | [10 empty] | ・ | 行う。 |  |  | ・ | 行わない。
[6 empty] | 範囲 |  |  | ※ | 図示による | [5 empty] | ・ | あと施工アンカー施工部分全て | [9 empty] | ・ | （ ） |  |  |  | 2 |  | 既存構造体と増設 | 増設の現場打ち鉄筋コンクリート壁と | [25 empty] | ［８．１９．９］ | [35 empty] | 路床の締固め度試験 | [10 empty] | ・ | 行う。 |  |  | ・ | 行わない。
[6 empty] | 方法 |  |  | ※ | 鉄筋探知機(金属探知機）により検査し、鉄筋、配管類の位置に墨出を行う。 | [23 empty] | 壁との取合部の | 既存構造体との隙間の処理方法 | [31 empty] | 処理作業前 |  |  |  | 測定１ |  |  |  |  | 処理作業室内 | [6 empty] | ※各室共 | [13 empty] | 砂の粒度試験 | [5 empty] | ・ | 行う
[9 empty] | ・ | はつり出しによる。 | [23 empty] | 処理方法 | 部 位 | [6 empty] | 処分方法 | [11 empty] | 備 考 | [28 empty] | ５０㎡以下 ２点
[9 empty] | ・ | （ ） | [24 empty] | ・増設壁の上部 | [6 empty] | ※グラウト材を注入 | [11 empty] | ※寸法は図示による | [28 empty] | ５０㎡～３００㎡ | [12 empty] | 発生土の処理
| （場所打ちコンクリート | [40 empty] | ・ | [40 empty] | 以下 ３点 | [13 empty] | ※ | 構外指示の場所
|  | 壁の増設工事） | [32 empty] | ・ | [6 empty] | ・ | [11 empty] | ・ | [16 empty] | 測定２ |  |  |  |  | 調査対象室外部の付近 | [6 empty] | ２点 大気 | [15 empty] | 受入れ場所 （ ）
| 3 |  |  | シアコネクタ | 場所打ちコンクリート壁の打増部に用いる既存部とのシアコネクタ | [24 empty] | ［８．２．４］ ［８．３．４］ | [36 empty] | 処理作業中 |  |  |  | 測定３ |  |  |  |  | 処理作業室内 | [6 empty] | ※に同じ | [15 empty] | 搬出距離 （ ）ｋｍ
[6 empty] | 種類 |  |  |  | ※ | 金属系あと施工アンカーの異形差筋アンカー | [59 empty] | 測定４ |  |  |  |  | 負圧、除じん装置の排出吹き | [6 empty] | ２点 大気 | [13 empty] | ・ | 構内指示の場所 （ ・ 敷きならし ・ たい積 ）
[10 empty] | ・ | 接着系あと施工アンカーの異形差筋アンカー | [64 empty] | 出し口
[6 empty] | 径（ｍｍ） |  |  |  | ※ | Ｄ１０ | [64 empty] | （風速１ｍ/ｓ 以下の位置） | [19 empty] | 路盤材料及び仕上り | [23 empty] | [９．７．４]
[6 empty] | 長さ（mm） |  |  |  | ※ | 増打壁厚-４０ |  |  |  |  | ・ | （ ） | [53 empty] | 測定５ |  |  |  |  | 処理作業室外シート養生付近 | [6 empty] | ２点 | [13 empty] | ・ | 再生クラッシャラン
[6 empty] | 彫込み深さ（ｍｍ） | [60 empty] | 処理作業後 |  |  |  | 測定６ |  |  |  |  | 処理作業内 | [6 empty] | ２点 | [13 empty] | ・ | クラッシャラン鉄鋼スラグ
[10 empty] | ※ | ５ｄ （ｄ： シアコネクタの径 ）以上 ・ | [10 empty] | （ ） | [44 empty] | （シート養生中） | [29 empty] | ・ | （ | [6 empty] | ）
[6 empty] | 間隔（ｍｍ） |  |  |  | ※ | ５００×５００ | [55 empty] | シート撤去後処理 |  |  |  | 測定７ |  |  |  |  | 処理作業室内 | [6 empty] | ※に同じ
[67 empty] | 作業後１週間以内 |  |  |  | 測定８ |  |  |  |  | 調査対象室外部の付近 | [6 empty] | ２点 大気 | [13 empty] | 路盤厚さ （mm） |  |  |  |  | 車道部 |  |  |  | ※ | 150 |  |  | ・ | （ |  |  |  |  | ）
[5 empty] | シアコネクタとセパレーターの兼用 | [24 empty] | ［８．７．８］ | [36 empty] | 測 定 点 合 計 | [15 empty] | （ 点） | [18 empty] | 歩道部 |  |  |  | ※ | 100 |  |  | ・ | （ |  |  |  |  | ）
[6 empty] | ※ | 兼用してもよい。 | [5 empty] | ・ | 兼用しない。 |  |  |  |  | ・ | （ ）
[97 empty] | 路盤の締固め度試験 | [6 empty] | ・ | 行う。 | [6 empty] | ・ | 行わない。
[67 empty] | ※ | プラスチック２重袋による密封処理 | [19 empty] | [９．１．３（ｂ）（２）]
| （鉄骨工事一般事項） | [28 empty] | （７．１．３）［８．１．５］ | ８の８ | （連続繊維補強工事） | [34 empty] | ・ | （ ） | [27 empty] | 舗装材料及び仕上り | [23 empty] | [９．７．５]［９．７．６］
８の６ | 1 |  |  | 鉄骨製作工場 | ・ | 監督員の承諾する工場 | [25 empty] | 1 |  | 連続繊維シート等 | 連続繊維による補強、補修工法 | [25 empty] | ［８．２１．７］ | [5 empty] | アスベスト含有建材の取り扱いについては、石綿障害予防規則（平成１７年２月２４日厚生労働省令 | [29 empty] | 車道部 |  |  | ※ | ポリマー改質アスファルトⅠ種 厚さ （ｍｍ） | [12 empty] | ※ | 50 |  | ・ | （ |  | ）
[5 empty] | ・ | 建築基準法第７７条の４５第１項に基づき国土交通大臣から性能評価機関として認可を | [27 empty] | による工法 |  | ※ | （財）建築防災協会の評価を受けた工法とする。 | [13 empty] | ・ | （ | [5 empty] | ） | [8 empty] | ２１号）を遵守すること。 | [32 empty] | ・ | （ | [7 empty] | ）
[6 empty] | 受けた（株）日本鉄骨評価センター又は（株）全国鉄骨評価機構の 「鉄骨製作工場の | [90 empty] | 歩道部 |  |  | ※ | ストレートアスファルト 厚さ （ｍｍ） | [12 empty] | ※ | 30 |  | ・ | （ |  | ）
[6 empty] | 性能評価基準」に定める、下記のグレードとして国土交通大臣から認定を受けた工場又 | [25 empty] | 2 | [31 empty] | 2 |  | アスベスト含有成 | アスベスト成形板の種類等 | [20 empty] | [９．１．５] | [11 empty] | ・ | （ | [7 empty] | ）
[6 empty] | は同等以上の能力のある工場 | [11 empty] | ・ | H |  | ・ | M |  | ・ | R |  | ・ | J | グレード |  | 耐震改修工事 連続繊維補強工事 |  |  |  |  | ・ | 炭素繊維 |  |  |  |  | ・ | アラミド繊維 |  |  |  |  | ・ | ガラス繊維 |  |  |  | ・ | （ |  |  |  | ） |  |  | ［８．２．１２］ |  |  |  |  | 形板の処理等 | 種 類 | [8 empty] | 厚 さ（ｍｍ） | [5 empty] | 備 考 | [14 empty] | 透水性アスファルト混合物等の抽出試験 | [11 empty] | ・ | 行う。 |  | ・ | 行わない。 | [6 empty] | [９．７．９]
耐震改修工事 鉄骨工事 |  |  |  |  | ・ | 下記の条件を満たしている工場 | [60 empty] | ・化粧せっこうボード | [8 empty] | ・９．５ ・
[5 empty] | イ） |  | WES8103 | [6 empty] | １級 （ ）名以上 ２級 （ ）名以上 | [52 empty] | ・ビニル床タイル | [8 empty] | ・２．０ ・
[5 empty] | ロ） |  | NDIUT | [6 empty] | Ⅲ種 （ ）名以上 Ⅱ種 （ ）名以上 | [21 empty] | ※ | 一方向繊維又は一方向シート
[5 empty] | ハ） |  | 超音波探傷機 | [6 empty] | （ ）台以上 | [21 empty] | ・ | ニ方向繊維 |  |  |  |  | ・ | （ |  |  |  |  | ） | [40 empty] | 工事区分
[5 empty] | ニ） |  | 鉄骨製作管理技術者 | [6 empty] | １級 （ ）名以上 ２級 （ ）名以上 | [49 empty] | 3 |  | 断熱材 | 外断熱及び断熱材打込み工法 | [20 empty] | [９．３．２］ ［９．５．２］ |  | 別表－１の記入上の注意 該当箇所は●（黒塗り）とし該当しない工事内容及び区分欄は斜線消去すること
[5 empty] | ホ） |  | 半自動溶接技術者 | [27 empty] | 炭素繊維の材質 | [31 empty] | 種 類 | [7 empty] | 種 別 |  |  |  |  | 厚さ（ｍｍ） |  |  |  |  | 施 工 箇 所 |  |  |  | 別表－１ 設備工事との工事区分表
[7 empty] | 下向及び横向で板厚 （ ）ｍｍの資格を有するもの （ ）名以上 | [28 empty] | 引張強度 （含浸硬化後） | [8 empty] | ・ | ３，４００ＭＰａ以上 | [7 empty] | ・ | ２，９００ＭＰａ以上 | [11 empty] | ・押出法ポリスチレンﾌｫｰﾑ | [7 empty] | ・保温板 （２種ｂ） |  |  |  |  | ・２５ ・ | [8 empty] | 工 事 内 容 | [19 empty] | 建築工事 |  |  |  | 電気設備 工事 |  |  |  | 機械設備 工事 |  | その他
[5 empty] | へ） |  | 手溶接技術者 | [37 empty] | ・ | （ |  |  |  |  | ） | [23 empty] | ・保温板 （３種ｂ） |  |  |  |  | ・２５ ・
[7 empty] | 下向及び横向で板厚 （ ）ｍｍの資格を有するもの （ ）名以上 | [28 empty] | ヤング係数 （含浸硬化後） | [8 empty] | ・ | ２３０ＧＰａ程度 | [7 empty] | ・ | （ |  |  |  | ） | [15 empty] | ・ | [9 empty] | ・接地部分 |  |  |  | 機器の基礎 |  |  |  |  | 電 気 関 係 |  | 配電盤 ・ 制御盤の基礎 | [8 empty] | 屋内 | [7 empty] | ○
[45 empty] | ・ | （ |  |  |  |  | ） | [15 empty] | ・硬質ｳﾚﾀﾝﾌｫｰﾑ | [7 empty] | ・ | [29 empty] | 屋外 | [7 empty] | ○
| 2 |  |  | 施工管理技術者 | 鉄骨製作管理技術者の適用 | [24 empty] | （７．１．４）［８．１．５］ |  | 3 |  | 連続繊維シートの | 仕上げモルタルの除去 | [69 empty] | 屋上 |  |  |  | ○
[7 empty] | 適用 |  |  |  | ・ | しない。 |  |  |  | ・ | する。 | [16 empty] | 施工準備 |  | ※ | 既存構造躯体面まで除去する。 | [9 empty] | ・ | モルタル除去は行わない。 | [7 empty] | ・ | （ |  |  | ） | [6 empty] | 既存外壁の処置 | [20 empty] | [９．３．３] | [7 empty] | 自家発電機の基礎（アンカーボルトを除く） | [12 empty] | ○
|  |  | （鉄骨材料） | [92 empty] | テレビアンテナ基礎（ 〃 ） | [12 empty] | ○
| 3 |  |  | 鋼材 | 材質 |  |  | ［表８．２．７］ による | [21 empty] | （７．２．１）（表７．２．１） |  |  |  |  | 既存モルタルの圧縮強度測定 | [32 empty] | 下地面の清掃 |  |  |  |  | ・ | 行う | [21 empty] | 避雷針の基礎（ 〃 ） | [12 empty] | ○
[30 empty] | ［８．２．７］ ［表８．２．７］ | [5 empty] | ・ | 行う （ ） | [5 empty] | ・ | 行わない。 | [49 empty] | 機 械 関 係 |  | 屋内設備（架台、アンカーボルトを除く） | [20 empty] | ○
[5 empty] | 種 類 | [8 empty] | 使 用 箇 所 | [53 empty] | 下地面欠損部の改修工法 （ ） | [27 empty] | 屋上設備 （ 〃 ） | [12 empty] | ○
[35 empty] | 柱の隅角部の面取り | [25 empty] | ［８．２１．７］ | [34 empty] | 屋外設備 （ 〃 ） | [20 empty] | ○
[36 empty] | ※ | 工法の評価内容により、半径は２０ｍｍ又は３０ｍｍとする。 | [16 empty] | ・ | （ |  |  |  | ） | [34 empty] | 架台、 アンカーボルト | [22 empty] | ○
[67 empty] | 通気層 |  |  | ・ | 有 （ 厚さ ） | [8 empty] | ・ | 無 | [12 empty] | 特記した基礎 | [14 empty] | ○
| 4 |  |  | 高力ボルト | 高力ボルトの適用 | [24 empty] | （７．２．２）［８．２．９］ |  | 4 |  | 炭素繊維シートの | 炭素繊維の目付量 | [53 empty] | 開 口 部 |  |  |  |  | 梁、床、壁 |  | 補強を要するもの | [16 empty] | ○ |  |  |  | ○
[6 empty] | ※ | トルシア形高力ボルト | [26 empty] | 施工 |  | ※ | 図示 |  |  | ・ | ２００ｇ/㎡ |  |  |  |  | ・ | ３００ｇ/㎡ |  |  |  | ・ | （ |  |  |  |  | ） | [37 empty] | 貫通スリーブ | 補強を要しないもの | [16 empty] | ○ |  |  |  | ○
[7 empty] | （認定セットの種類 ※２種 （S１０T） ・ （ ） ） | [27 empty] | 炭素繊維シートの巻き数 | [58 empty] | 梁、床、壁 |  | 補強を要するもの | [12 empty] | ○
[6 empty] | ・ | 溶融亜鉛めっき高力ボルト | [28 empty] | ※ | 図示 |  |  | ・ | １巻き |  |  |  |  | ・ | ２巻き |  |  |  | ・ | （ |  |  |  |  | ） | [9 empty] | ・断熱材現場発泡工法 | [20 empty] | [９．５．３] | [6 empty] | 貫通部型枠 | 補強を要しないもの | [12 empty] | ○
[7 empty] | （認定セットの種類 ※１種 （F８T相当） ・ （ ） ） | [59 empty] | 難燃性 |  |  | 厚さ（ｍｍ） |  |  |  |  | 施 工 箇 所 | [18 empty] | 軽量鉄骨下地、壁、 |  | 補強を要するもの | [12 empty] | ○
|  |  | （鉄骨工作） | [28 empty] | 5 |  | 連続繊維補強材の | 引張強度試験 | [25 empty] | ［８．２１．７］ | [5 empty] | ・Ａ種１ |  |  | ・ ２５ |  |  |  |  | ※窓廻り等の断熱材補修部分、ルーフドレン廻りの床版下等、 | [18 empty] | 天井ボード類の切込 |  | 補強を要しないもの（ｱｳﾄﾚｯﾄﾎﾞｯｸｽは除く） | [12 empty] | ○
| 5 |  |  | 仮組 | 仮組の実施 | [24 empty] | （７．３．１０）［８．１２．９］ |  |  |  | 強度試験 |  | ・ | 実施する （JIS K ７０７３ に準処する） | [11 empty] | ※ | 実施しない。 | [16 empty] | ・Ａ種２ |  |  | ・ |  |  |  |  | 部分的に後張りとしなければならない箇所 | [18 empty] | 埋込形分電盤、 |  | 補強を要するもの | [12 empty] | ○
[6 empty] | ・ | 実施する （ ） | [7 empty] | ・ | 実施しない。 | [20 empty] | 試験数量 （ ） | [29 empty] | ・Ａ種３ | [7 empty] | ・ | [19 empty] | 端子盤等の型枠 | 補強を要しないもの | [12 empty] | ○
[35 empty] | 付着強度試験 | [31 empty] | ・Ｂ種１ | [26 empty] | 上記開口部の補強 | [14 empty] | ○
| 6 |  |  | 技能資格者 | 溶接作業における技能資格者の技量付加試験 | [24 empty] | （７．６．３）［８．１４．３］ | [5 empty] | ・ | 実施する （JIS A ６９０９ に準処する） | [11 empty] | ※ | 実施しない。 | [16 empty] | ・Ｂ種２ | [26 empty] | 上記開口部の墨出し | [18 empty] | ○ |  |  |  | ○
[6 empty] | ・ | 実施する （ ） | [7 empty] | ・ | 実施しない。 | [20 empty] | 試験数量 （ ） | [56 empty] | スリーブの穴埋め （型枠の穴埋めを含む） | [18 empty] | ○ |  |  |  | ○
[94 empty] | フリーアクセスフロア用配線器具 | [14 empty] | ○
|  |  | （溶接接合） | [60 empty] | 4 | 屋上緑化 |  | 屋上緑化軽量システム | [6 empty] | ・ | 行う |  |  | ・ | 行わない | [8 empty] | [９．６．２] | 点 検 口 |  |  |  |  | 床、壁、天井 | [14 empty] | ○
| 7 |  |  | 溶接条件 | 入熱、パス間温度の溶接条件 | [24 empty] | （７．６．１０）［８．１４．１０］ | ８の９ | （耐震スリット新設） |  |  | 耐震スリットの種類及び形状 | [25 empty] | ［８．２２．１］［８．２２.２］ | [27 empty] | 外部取付ガラリ |  |  |  |  | ダクト、チャンバーの接続用フランジを含む | [14 empty] | ○
[5 empty] | 適用箇所 | [5 empty] | ・ | 図示による | [19 empty] | 1 |  | スリットの種類 | 完全スリットの形状 | [31 empty] | 芝、地被類の種類 | [6 empty] | （ ） | [14 empty] | 湯沸室のフード | [19 empty] | ○
[11 empty] | ・ | 柱、梁、ブレース接合部の完全溶け込み溶接部 | [26 empty] | 一般型 | [7 empty] | 一面せん断型 | [41 empty] | 換気扇の取付枠 | [23 empty] | ○
[35 empty] | 記号 | [31 empty] | 見切り材 |  |  | （ | [11 empty] | ） | [6 empty] | 流 し 台 |  |  |  |  | 排水トラップ共 | [14 empty] | ○
[5 empty] | 鋼材と溶接材料の組み合わせと溶接条件 | [29 empty] | 形状 |  |  |  | ※図示 | [7 empty] | ※図示 | [41 empty] | 防 油 堤 |  |  |  |  | オイルサービスタンクの防油堤 | [10 empty] | 自家発用 | [7 empty] | ○
[6 empty] | ・ | 図示による |  |  |  | ・ | （ | [5 empty] | ） | [12 empty] | 耐震改修工事 スリット新設工事 |  |  |  | 幅W（ｍｍ） |  |  |  | ※図示 ・ | [7 empty] | ※図示 ・ | [19 empty] | 舗装材 |  |  | （ | [11 empty] | ） | [11 empty] | タンク基礎 | [10 empty] | 空調用 | [11 empty] | ○
[35 empty] | 既存鉄筋 |  |  |  | ・既存鉄筋はつり出し | [7 empty] | ・切断してよい | [41 empty] | 床下水槽のマンホールふた | [19 empty] | ○
| 8 |  |  | 溶接部の試験 | 完全溶込み溶接部の超音波探傷試験 | [24 empty] | （７．６．１１）（７．６．１２） | [8 empty] | ・切断してよい | [7 empty] | ・ | [19 empty] | 水抜き管 |  |  | （ | [11 empty] | ） | [6 empty] | 屋外排水管 |  |  |  |  | 雨水 | [14 empty] | ○
[6 empty] | 工場溶接の場合 | [23 empty] | ［８．１４．１１］［８．１４．１２］ |  |  |  |  | の処理 |  |  |  | ・ | [54 empty] | 汚水、雑排水 | [22 empty] | ○
[7 empty] | ※ | 全数試験とする | [58 empty] | マルチング材 |  |  | （ | [11 empty] | ） | [6 empty] | 雨水立管 （たてどい） | [19 empty] | ○
[7 empty] | ・ | （７．６．１１ （B）） による。 | [26 empty] | 部分スリットの形状 | [53 empty] | トイレ手すり | [27 empty] | ○
[10 empty] | 平均出検品質限界 （AOQL) ※４．０％ ・２．５％ | [28 empty] | 片側スリット | [7 empty] | 両面スリット | [41 empty] | 化粧かがみ | [27 empty] | ○
[10 empty] | 検査水準 ※第６水準 | [8 empty] | ・ | （ ） | [14 empty] | 記号 | [52 empty] | [９．６．３] | はめ込形洗面器用カウンター （前板共） | [19 empty] | ○
[10 empty] | ロットの構成 （ ） | [24 empty] | 形状 |  |  |  | ※図示 | [7 empty] | ※図示 | [19 empty] | 風圧力に対応した固定方法 | [6 empty] | （ | [7 empty] | ） | [6 empty] | ガスボンベ転倒防止用の鎖 | [27 empty] | ○
[6 empty] | 工事現場溶接の場合 | [28 empty] | 幅W（ｍｍ） |  |  |  | ※図示 ・ | [7 empty] | ※図示 ・ | [41 empty] | 電気配管配線 |  |  |  |  | 自動ドア及び電動シャッタなどの制御部と | [14 empty] | ○
[7 empty] | ※ | 全数試験とする | [26 empty] | 目地部の |  |  |  | ・壁厚の１/２以下かつ | [7 empty] | ・壁厚の１/２以下かつ | [47 empty] | 操作スイッチ間の配管配線及び操作スイッチ
[7 empty] | ・ | （７．６．１１ （B）） による。 | [26 empty] | 残存厚さ |  |  |  | ７０ｍｍ以下 | [7 empty] | ７０ｍｍ以下 | [19 empty] | かん水装置 |  |  |  | ・ | 設ける |  |  |  | ・ | 設けない | [16 empty] | 防火扉レリーズ | [18 empty] | ○
[10 empty] | 平均出検品質限界 （AOQL) ※４．０％ ・２．５％ | [24 empty] | ｔｓ （ｍｍ） |  |  |  | ・ | [7 empty] | ・ | [23 empty] | 種類 |  | （ | [8 empty] | ） | [11 empty] | 電極棒 | [22 empty] | ○
[10 empty] | 検査水準 ※第６水準 | [8 empty] | ・ | （ ） | [14 empty] | 既存鉄筋 |  |  |  | ・存置する | [7 empty] | ・存置する | [46 empty] | 配線ピット及びふた | [14 empty] | ○
[10 empty] | ロットの構成 （ ） | [24 empty] | の処理 |  |  |  | ・既存鉄筋はつり出し | [7 empty] | ・切断してよい | [46 empty] | 機器などへの接続 （１次側） | [18 empty] | ○
[7 empty] | ・ | （ ） | [30 empty] | ・切断してよい | [54 empty] | 機器付属の制御盤以降の２次側の配線配管 （接地共） | [22 empty] | ○
[39 empty] | ・ | [54 empty] | 機器付属の制御盤への電源供給配管配線 | [18 empty] | ○
|  |  | （耐火被覆） | [90 empty] | 自動制御盤と動力盤との電源供給の渡り配管配線 | [18 empty] | ○
| 9 |  |  | 耐火被覆材の | 耐火被覆材の種別 | [24 empty] | （７．９．２）（７．９．３）［８．１７．２］［８．１７．３］ |  | 2 |  | スリットの施工 | スリット部の配管等の調査 | [25 empty] | ［８．２２．２］ | [32 empty] | 自動制御盤と動力盤との操作回路の渡り配管配線 | [18 empty] | ○
|  |  |  | 種別及び性能 | 耐火被覆材の種別 | [19 empty] | 使用箇所 | [9 empty] | 範囲 |  |  | ※ | スリット新設部に伴う鉄筋コンクリートの撤去の範囲全て。 | [54 empty] | 天井吊り形ＦＣＵ、個別パッケージ、全熱交換ユニット等の機器 | [18 empty] | ○
[5 empty] | ・ラス張りモルタル塗り （７．９．７）［８．１７．７］ | [19 empty] | ・ 図示 | [12 empty] | ・ | 図示による |  |  |  | ・ | （ |  |  |  |  | ） | [45 empty] | と付属操作スイッチとの渡り配管 （接地共）
[25 empty] | ・ | [9 empty] | 方法 |  |  | ※ | 鉄筋探知機 （金属探知器）により探査し、鉄筋、配管類の位置に | [54 empty] | 天井吊り形ＦＣＵ、個別パッケージ、全熱交換ユニット等の機器 | [22 empty] | ○
[5 empty] | ・耐火材吹付け （７．９．４）［８．１７．４］ | [19 empty] | ・ 図示 | [13 empty] | 墨出しを行う。 | [55 empty] | と付属操作スイッチとの渡り配線
[5 empty] | ・吹付けロックウール | [19 empty] | ・ | [12 empty] | ・ | はつり出しによる | [7 empty] | ・ | （ |  |  |  |  | ） | [40 empty] | 天井吊り形ＦＣＵ、個別パッケージ、全熱交換ユニット等の機器 | [22 empty] | ○
[5 empty] | ・乾式 ・半乾式 | [19 empty] | ・ | [69 empty] | と付属操作スイッチ
[5 empty] | ・湿式ロックウール | [29 empty] | スリットの逃げ位置 | [58 empty] | 天井吊り形ＦＣＵ、個別パッケージ、全熱交換ユニット等の機器 | [18 empty] | ○
[5 empty] | ・ | [30 empty] | 壁上端部 |  |  |  |  | ・梁との接合部 | [5 empty] | ・ | （ |  |  |  |  | ） | [41 empty] | と付属操作スイッチの埋込ボックス
[5 empty] | ・耐火板張り （７．９．５）［８．１７．５］ | [19 empty] | ・ 図示 | [10 empty] | 壁の柱きわ部 |  |  |  |  | ・柱の仕上げを逃げたきわ部 | [9 empty] | ・ | （ |  |  |  |  | ） | [36 empty] | 個別パッケージの室内機、室外機の渡り配線（接地共） | [22 empty] | ○
[25 empty] | ・ | [10 empty] | 壁下端部 |  |  |  |  | ・床仕上げ上部 | [5 empty] | ・床体上部 |  |  |  | ・ | （ |  |  |  |  | ） | [36 empty] | 煙感知器から連動制御盤を経て防煙ダンパに至る配管配線 | [18 empty] | ○
[94 empty] | 小便器用節水装置の制御盤以降の２次側の配管配線 | [22 empty] | ○
[5 empty] | 所要性能 | [25 empty] | ８の |  |  |  | ※ 免震改修、制震改修に関する仕様は、図示する。 | [53 empty] | ガス漏れ検知器 | [23 empty] | ○
[5 empty] | 所要性能 | [6 empty] | 構造区分 | [13 empty] | 適用範囲 | [62 empty] | 電 気 錠 |  |  |  |  | 電気錠及び通電金具 | [14 empty] | ○ |  |  |  | （〇）
[5 empty] | ・３０分耐火 | [6 empty] | ・ | [13 empty] | ・図示 |  |  |  |  | 10 | [62 empty] | ＴＥＮキー及び制御盤 | [14 empty] | （〇） |  |  |  | ○
[12 empty] | ・ | [13 empty] | ・ | [62 empty] | エレベーター出入口三方枠 （金属製） | [19 empty] | ○ |  |  |  | （〇）
[5 empty] | ・１時間耐火 | [6 empty] | ・ | [13 empty] | ・図示 | [62 empty] | エレベーター出入口三方枠 （石製） | [19 empty] | ○ |  |  |  | （〇）
[12 empty] | ・ | [13 empty] | ・ |  |  |  |  | その他工事 | [57 empty] | シャワーユニット、バスユニット、洗濯機パン | [19 empty] | ○
[12 empty] | ・ | [13 empty] | ・図示 | [62 empty] | システム天井 |  |  |  |  | ボード ・ Ｔバー | [14 empty] | ○
[12 empty] | ・ | [13 empty] | ・ | [67 empty] | 照明ライン設備プレート | [18 empty] | ○
[94 empty] | 空調ライン設備プレート | [22 empty] | ○
[69 empty] | 建築士事務所 | [9 empty] | 知事登録 | [7 empty] | 号
[31 empty] | 熊 本 県 土 木 部 建 築 住 宅 局 住 宅 課 | [31 empty] | 建築士事務所名 | [27 empty] | 工事名称
熊本県建築改修工事特記仕様書
[69 empty] | 建築士 | [7 empty] | 登録第 | [9 empty] | 号 | [30 empty] | 図面番号
[63 empty] | 設計者氏名 | [27 empty] | 図面名称 |  |  |  |  | 熊本県建築改修工事特記仕様書（その５）
印